## Sheet1
序号 | 原标准章条编号 | 修改内容 | 意见及理由 | 单位 | 修订说明
1 | 6.2.3.2.b） | “75g”、“150g±25g”改为“75 g”、“150 g±25 g” | 格式规范 | 常州千沐新能源有限公司 | 采纳
2 | 6.2.3.4.b） | “11.6 kPa±0.4kPa”改为“11.6 kPa±0.4 kPa” | 格式规范 | 常州千沐新能源有限公司 | 采纳
3 | 6.2.3.4.b） | 11.6 kPa模拟海拔高度15240 m对应的温度为15 ℃ | “温度为室温”可以考虑改为“温度为20 ℃±5 ℃”。 | 常州千沐新能源有限公司 | 部分采纳。 6.1.1中有说明：本文件所提到的室温，是指25 ℃±2 ℃。 删除海拔模拟描述。
4 | 5.2.1.7.循环性能 | 表 7 电池单体循环性能要求:摩托车启动，循环次数500，放电容量保持≥80% | 循环次数100，放电容量保持≥60%，这个要求太低 | 福建猛狮新能源科技有限公司 | 采纳
5 | 5.3.1.7.循环性能 | 表 10 电池模块循环性能要求:摩托车启动，循环次数300，放电容量保持≥80% | 循环次数100，放电容量保持≥60%，这个要求太低 | 福建猛狮新能源科技有限公司 | 采纳
6 | 6.2.4.10热失控 | 建议删除 | 参照GB 38031-2020，热失控作为规范性附录，该方法是加热触发热失控方法，而针刺也是触发热失控的方法 | 福建猛狮新能源科技有限公司 | 采纳
7 | 5.2.1.5.低温放电容量 | 电池单体按 6.2.2.5 规定进行试验，-20 ℃下放电容量不应小于初始容量的 75%。 修改为：电池单体按 6.2.2.5 规定进行试验，-20 ℃下放电容量不应小于初始容量的 80%。 | 经多次实验测试，钠离子电池在-20 ℃下的放电容量均在80%以上。 修改后更能体现钠离子电池的低温性能优势。 | 湖南丰日电源电气股份有限公司 | 采纳。
8 | 6.2.3.3温度循环 | T值，其他邻域取70 | 错别字，应为领域 | 浙江南都电源动力股份有限公司 | 采纳。
9 | 6.2.3.4 低气压 | b)调节箱中气压为11.6 kPa±0.4kPa | 0.4与kPa中间缺空格 | 浙江南都电源动力股份有限公司 | 采纳。
10 | 6.2.2.8 | 温度描述 | 与5.2.1.8描述温度不符 | 陕西煤业化工技术研究院有限责任公司西安分公司 | 采纳，修订5.2.1.8为55 ℃
11 | 6.3.2.8 | 温度描述 | 与5.3.1.8描述温度不符 | 陕西煤业化工技术研究院有限责任公司西安分公司 | 采纳，修订5.3.1.8为55 ℃
12 | 5.2.1.2 | 1、表5中室温倍率放电容量要求中，建议明确放电容量保持率是相对于额定容量或者初始容量 2、建议删除4In | 未明确容量保持率是相对于额定容量或者初始容量 4In不做要求，写着没意义 | 双登集团股份有限公司 | 采纳1. 不采纳2。部分领域的标准修订稿中有要求2I1，转换后是4In（n=1/2），文中有注明，若4In为工作电流要求时，需要满足。
13 | 5.2.1.3 | 室温放电容量要求中，建议明确放电容量保持率是相对于额定容量或者初始容量 | 未明确容量保持率是相对于额定容量或者初始容量 | 双登集团股份有限公司 | 采纳。
14 | 5.2.3 | 安全性能测试中，增加安全充电电压测试。 安全充电电压： 完成容量试验且达到标称值的单体蓄电池，以4.4V恒压、1.0I10（A）限流进行充电24h，并以5.5I10（A）电流放电至2.0V，单体蓄电池应不漏液、冒烟、起火或爆炸，容量应不小于额定容量的92%。 | 建议将电池进行安全充电电压测试 | 双登集团股份有限公司 | 不采纳。非常规安全测试项目，且由于不同种类的电池工作上限电压范围不一样，恒压阶段的取值无法固定。
15 | 6.2.3.1 | 恒定湿热，测试条件改为在60℃±2℃、90% RH恒温恒湿箱中搁置12h； | 建议将测试温度升高，进行测试验证 | 双登集团股份有限公司 | 不采纳。参考GB/T 2423.3-2016_IEC 60068-2-78:2012中关于恒定湿热试验的温度。
16 | 表8 | 电池单体室温倍率 | 电池模块室温倍率 | 武汉正峰新能源科技有限公司 | 采纳。
17 | 表9 | 电池单体室温倍率 | 电池模块室温倍率 | 武汉正峰新能源科技有限公司 | 采纳。
18 | 第15页第8行 | 应用邻域 | 应用领域 | 武汉正峰新能源科技有限公司 | 采纳。
19 | 第17页倒数第7行 | 如图4所示 | 如图5所示 | 武汉正峰新能源科技有限公司 | 采纳。
20 | 封页第1页 | General Specification for Sodium-ion Battery 中的battery 与内容第一页中的3.1 Sodium-ion cell 不一致 | 建议一致 |  | 采纳
21 | 前言 | 排版不太好，起草两个字分开显得很突兀。如下： | 建议按GB/T 1.1-2020排版方式 |  | 不采纳。
22 | 内容第一页 2.1 | 引用的各种标准排版不太美观，标准长短随意排配 | 建议按标准号上短下长有序排布，同时将GB2828.1的内容一行完成，后面有空间却分成两行，有点突兀 |  | 采纳
23 | 内容第一页 3 | 序列号与术语并列，如下： | 建议与GB/T 1.1-2020或者GB/GB 38031-2020等一致，如下： |  | 采纳。
24 | 内容第六页 5.1.1.1 | 电池单体外观有点重复，比如外观应无变形及裂纹，与无外伤有点重复（无外伤包含了前者） | 建议评估下 |  | 采纳
在上述基础上，新增加修改内容： 1、新增其他领域：In取值表，倍充，倍放和循环项目要求。 2、删除电池单体热失控项目和其定义； 3、删除电池模块过充和加热项目，新增热失控扩散项目作为替代（过充和加热方式触发）； 4、根据2和3项目更改表14和16内容，增加热失控扩散定义。 5、存储试验：单体95%修改90%（室温），90%修改为85%（高温）。模块90%修改为85%（室温），85%修改为80%（高温）。